## Elegance
Ausschreibungstext Parkett-Dielenboden Tarkett Elegance
Atelier Kollektion
Menge | Leistungsbeschreibung |  |  | Preis/Einheit | Gesamtpreis
(in: m²/lfm./Std.) |  |  |  | (in: Euro) | (in: Euro)
Lieferung von Holzart/Artikelnummer: ______________________________
▪ 22 mm Mehrschichtparkett nach EN 13489
▪ Abmessungen: 280 mm Breite und 2.520 mm Länge
▪ Der 3-Schicht-Aufbau mit den in Faserrichtung kreuzweise verleimten Schichten wirkt dem holztypischen "Quellen/Schwinden" entgegen
und sorgt für einen ausbalancierten Boden. Vertikale Jahresringe in der mittleren Schicht verhindern asymmetrische Veränderungen und
minimieren die Bewegung. Die kräftigen und leimfreien Verschlusssysteme verbinden die Dielen dicht und fugenfrei miteinander.
▪ Für besondere Ansprüche zu Exklusivität und Beständigkeit bei der Verlegung. Elegance gibt es vier Varianten, die alle die Ruhe,
die Lebendigkeit und die Dynamik von Eichenbäumen, wie von der Natur selbst geschaffen, ausstrahlen.
▪ Die 4 mm starke Nutzschicht kann vier- bis fünfmal abgeschliffen werden.
▪ Elegance ist mit einer Proteco Hartwachs-Öl Oberfläche ausgestattet
▪ Proteco Hartwachs-Öl ist ein pflanzliches Produkt, das u. a. aus Sonnenblumen-, Flachs- und Sojaölen besteht. Dadurch entsteht eine seidig matte
Oberfläche, wodurch der Charme des echten Holzbodens betont wird. Das Öl dringt in das Holz ein und macht es lange haltbar,
wohingegen das Hartwachs auf der Oberfläche bleibt und zusätzlich vor Abnutzung schützt.
▪ Alle Elegance Böden sind mit dem Untergrund zu verkleben.
▪ 20 Jahre Tarkett Garantie im Wohnbereich
▪ 10 Jahre Tarkett Commercial-Garantie
▪ Allgemeine bauaufsichtliche Zulassung (abZ) durch das DIBt
▪ Holzarten: Eiche, Eiche umbra, Eiche Sterling, Eiche Champagner
| EIGENSCHAFTEN |  | DATEN
| Dicke (mm) |  | 22
| Breite (mm) |  | 280
| Länge (mm) |  | 2520
| Dicke der Nutzschicht (mm) |  | ca. 4,0
| Gewicht (kg/m²) |  | ca. 13
| Formaldehydemission |  | E1
EN 13986
Brandverhalten
| EN 13501 |  | Dfl-s1
Wärmedurchlasswiderstand
(m² K)/W
| nur Dielen |  | 0.152
| auf Graupappe |  | 0.182
| mit 2 mm Tarkofoam II / Tarkoflex II |  | 0.192
| Verlegung |  | mit dem Untergrund verkleben
| Kompatibel mit Fußbodenheizung |  | Nicht zur Verlegung auf Fußbodenheizung empfohlen
Lieferung und fachgerechte Montage von Sockelleisten und Profilen
| Clipstar-Sockelleisten 60 x 16 mm | Weichholz-Leiste mit Holz-Furnier
| Clipstar-Sockelleisten 80 x 16 mm | Weichholz-Leiste mit Holz-Furnier
| Clipstar-Sockelleisten 60 x 22 mm | Weichholz-Leiste mit Holz-Furnier
| Clipstar-System für Sockelleisten | passen für alle Tarkett Furnier-Sockelleisten
| Ausgleichsprofil für 13-17 mm Böden | (58 x 19 mm)
| Abschlussprofil für 13-17 mm Böden | (38 x 19 mm)
| Übergangsprofil für 13-17 mm Böden | (58 x 20 mm)
Treppenprofil für 14 mm Böden mit T-lock-Verbindung (60 x 26 mm)
Combistar / Flexibles T-Profil für 7-21 mm Böden
Verlegung
▪ Altböden entfernen und entsorgen
▪ Unterboden mit geeigneter, hochwertiger Spachtelmasse fachgerecht ausgleichen
▪ Fachgerechte Verlegung nach Tarkett-Verlegeanleitung auf normgerechtem Estrich / Heizestrich
sowie allen DIN-gerechten Unterböden (DIN 18365 Bodenbelagsarbeiten)
Beachtung der günstigsten Raumeinteilung und Ausbildung entsprechender Dehnfugen zu allen Wänden,
Bauteilen und Anschlüssen, schwimmende Verlegung
▪ Reinigungsarbeiten (Oberflächenreinigung vor Übergabe)
Lohn: ___________________ € / m²