## Heritage
Ausschreibungstext Parkett-Dielenboden Tarkett Heritage
Atelier Kollektion
Menge | Leistungsbeschreibung |  |  | Preis/Einheit | Gesamtpreis
(in: m²/lfm./Std.) |  |  |  | (in: Euro) | (in: Euro)
Lieferung von Holzart/Artikelnummer: ______________________________
▪ 14 mm Mehrschichtparkett nach EN 13489
▪ Abmessungen: 190 mm Breite und 2000/2200 mm Länge
▪ Der 3-Schicht-Aufbau mit den in Faserrichtung kreuzweise verleimten Schichten wirkt dem holztypischen "Quellen/Schwinden" entgegen
und sorgt für einen ausbalancierten Boden. Vertikale Jahresringe in der mittleren Schicht verhindern asymmetrische Veränderungen und
minimieren die Bewegung. Die kräftigen und leimfreien Verschlusssysteme verbinden die Dielen dicht und fugenfrei miteinander.
▪ Sechs Böden mit charakteristischen großen Astlöchern, Rindeneinwüchsen und sonstigen „Fehlern“, die die Natur selbst hervorgebracht hat.
Das Design wird durch stark gebürstete, teilweise pigmentierte Hartwachs-Öl Oberflächen und manuell geschaffene Fasen betont.
▪ Die 3,5 mm starke Nutzschicht kann drei- bis viermal abgeschliffen werden.
▪ Heritage ist mit einer Proteco Hartwachs-Öl Oberfläche ausgestattet
▪ Proteco Hartwachs-Öl ist ein pflanzliches Produkt, das u. a. aus Sonnenblumen-, Flachs- und Sojaölen besteht. Dadurch entsteht eine seidig matte
Oberfläche, wodurch der Charme des echten Holzbodens betont wird. Das Öl dringt in das Holz ein und macht es lange haltbar,
wohingegen das Hartwachs auf der Oberfläche bleibt und zusätzlich vor Abnutzung schützt.
▪ Ideal zur leimfreien, schwimmenden Verlegung mit dem schnellen und sicheren Tarkett 2-lock Profil (Välinge 5G Technologie)
▪ Alle Heritage Böden können auch mit dem Untergrund verklebt werden.
▪ 20 Jahre Tarkett Garantie im Wohnbereich
▪ 10 Jahre Tarkett Commercial-Garantie
▪ Allgemeine bauaufsichtliche Zulassung (abZ) durch das DIBt
▪ Holzarten: Eiche, Eiche blonde, Eiche Lime stone, Eiche old brown, Eiche old grey, Eiche urban grey
| EIGENSCHAFTEN |  | DATEN
| Dicke (mm) |  | 14
| Breite (mm) |  | 190
| Länge (mm) |  | 2000/2200
| Dicke der Nutzschicht (mm) |  | ca. 3,5
| Gewicht (kg/m²) |  | ca. 8
| Reduzierung des Schalls |  | ca. 17 dB
NF EN ISO 140-8 / nach NF EN ISO 717-2
mit 2 mm Tarkofoam II / Tarkoflex II
| Formaldehydemission |  | E1
EN 13986
Brandverhalten
| EN 13501 |  | Dfl-s1
Wärmedurchlasswiderstand
(m² K)/W
| nur Dielen |  | 0.101
| auf Graupappe |  | 0.121
| mit 2 mm Tarkofoam II / Tarkoflex II |  | 0.141
| Verlegung |  | schwimmend oder mit dem Untergrund verkleben
| Kompatibel mit Fußbodenheizung |  | Warmwasserfußbodenheizung (max. 27°C)
nicht geeignet für die Holzarten Buche und Ahorn
Zubehör
| Dämmunterlage | Tarkett Tarkofoam II 2mm | PE-Zellschaum, freonfrei
| Dämmunterlage | Tarkett Tarkoflex II 2mm | Kombinierte Unterlagsbahn aus Zellschaum
mit aufgebrachter 0,1 mm Polypropylen
Feuchtigkeitssperre
Lieferung und fachgerechte Montage von Sockelleisten und Profilen
| Clipstar-Sockelleisten 60 x 16 mm | Weichholz-Leiste mit Holz-Furnier
| Clipstar-Sockelleisten 80 x 16 mm | Weichholz-Leiste mit Holz-Furnier
| Clipstar-Sockelleisten 60 x 22 mm | Weichholz-Leiste mit Holz-Furnier
| Clipstar-System für Sockelleisten | passen für alle Tarkett Furnier-Sockelleisten
| Ausgleichsprofil für 13-17 mm Böden | (58 x 19 mm)
| Abschlussprofil für 13-17 mm Böden | (38 x 19 mm)
| Übergangsprofil für 13-17 mm Böden | (58 x 20 mm)
Treppenprofil für 14 mm Böden mit T-lock-Verbindung (60 x 26 mm)
Combistar / Flexibles T-Profil für 7-21 mm Böden
Verlegung
▪ Altböden entfernen und entsorgen
▪ Unterboden mit geeigneter, hochwertiger Spachtelmasse fachgerecht ausgleichen
▪ Fachgerechte Verlegung nach Tarkett-Verlegeanleitung auf normgerechtem Estrich / Heizestrich
sowie allen DIN-gerechten Unterböden (DIN 18365 Bodenbelagsarbeiten)
Beachtung der günstigsten Raumeinteilung und Ausbildung entsprechender Dehnfugen zu allen Wänden,
Bauteilen und Anschlüssen, schwimmende Verlegung
▪ Reinigungsarbeiten (Oberflächenreinigung vor Übergabe)
Lohn: ___________________ € / m²