## Vintage
Ausschreibungstext Parkett Tarkett Vintage
Atelier Kollektion
Menge | Leistungsbeschreibung |  |  | Preis/Einheit | Gesamtpreis
(in: m²/lfm./Std.) |  |  |  | (in: Euro) | (in: Euro)
Lieferung von Holzart/Artikelnummer: ______________________________
▪ 14 mm Mehrschichtparkett nach EN 13489
▪ Abmessungen: Breite 162-194 mm; Länge: 2000/2200/2281 mm Länge
▪ Der 3-Schicht-Aufbau mit den in Faserrichtung kreuzweise verleimten Schichten wirkt dem holztypischen "Quellen/Schwinden" entgegen
und sorgt für einen ausbalancierten Boden. Vertikale Jahresringe in der mittleren Schicht verhindern asymmetrische Veränderungen und
minimieren die Bewegung. Die kräftigen und leimfreien Verschlusssysteme verbinden die Dielen dicht und fugenfrei miteinander.
▪ Vintage-Böden verfügen durch ihre besonderen Oberflächeneffekte über die Ausstrahlung handgefertigter Holzböden mit durchgängiger Sägeoptik,
partieller Sägeoptik und Eindrücken, Fasen, gebürsteten Oberflächen und einer abgenutzten Patina, die das Flair vergangener Tage vermittelt.
Aufgrund der Behandlung mit Proteco Hartwachs-Öl wird der Boden seine Geschichte vielen Generationen erzählen.
▪ Die 3,5 mm starke Nutzschicht kann drei- bis viermal abgeschliffen werden.
▪ Vintage ist mit einer Proteco Hartwachs-Öl Oberfläche ausgestattet
▪ Proteco Hartwachs-Öl ist ein pflanzliches Produkt, das u. a. aus Sonnenblumen-, Flachs- und Sojaölen besteht. Dadurch entsteht eine seidig matte
Oberfläche, wodurch der Charme des echten Holzbodens betont wird. Das Öl dringt in das Holz ein und macht es lange haltbar,
wohingegen das Hartwachs auf der Oberfläche bleibt und zusätzlich vor Abnutzung schützt.
▪ Ideal zur leimfreien, schwimmenden Verlegung mit dem schnellen und sicheren Tarkett 2-lock Profil (Välinge 5G Technologie)
▪ Alle Vintage Böden können auch mit dem Untergrund verklebt werden.
▪ 20 Jahre Tarkett Garantie im Wohnbereich
▪ 10 Jahre Tarkett Commercial-Garantie
▪ Allgemeine bauaufsichtliche Zulassung (abZ) durch das DIBt
▪ Holzarten:
Landhausdielen: Eiche Chester gebürstet, Eiche Montpellier gebürstet, Eiche Salamanca gebürstet, Eiche Kopenhagen gebürstet
3-Stab: Eiche Cambridge geürstet, Eiche Bologna gebürstet
▪ Oberflächeneffekte: partielle Sägemarken, durchgehende Sägemarken, Eindrücke (geschlagene Oberfläche)
| EIGENSCHAFTEN |  | DATEN
| Dicke (mm) |  | 14
| Breite (mm) |  | 162 / 190 / 194
| Länge (mm) |  | 2000 / 2200 / 2281
| Dicke der Nutzschicht (mm) |  | ca. 3,5
| Gewicht (kg/m²) |  | ca. 8
| Reduzierung des Schalls |  | ca. 17 dB
NF EN ISO 140-8 / nach NF EN ISO 717-2
mit 2 mm Tarkofoam II / Tarkoflex II
| Formaldehydemission |  | E1
EN 13986
Brandverhalten
| EN 13501 |  | Dfl-s1
Wärmedurchlasswiderstand
(m² K)/W
| nur Dielen |  | 0.101
| auf Graupappe |  | 0.121
| mit 2 mm Tarkofoam II / Tarkoflex II |  | 0.141
| Verlegung |  | schwimmend oder mit dem Untergrund verkleben
| Kompatibel mit Fußbodenheizung |  | Warmwasserfußbodenheizung (max. 27°C)
Zubehör
| Dämmunterlage | Tarkett Tarkofoam II 2mm | PE-Zellschaum, freonfrei
| Dämmunterlage | Tarkett Tarkoflex II 2mm | Kombinierte Unterlagsbahn aus Zellschaum
mit aufgebrachter 0,1 mm Polypropylen
Feuchtigkeitssperre
Lieferung und fachgerechte Montage von Sockelleisten und Profilen
| Clipstar-Sockelleisten 60 x 16 mm | Weichholz-Leiste mit Holz-Furnier
| Clipstar-Sockelleisten 80 x 16 mm | Weichholz-Leiste mit Holz-Furnier
| Clipstar-Sockelleisten 60 x 22 mm | Weichholz-Leiste mit Holz-Furnier
| Clipstar-System für Sockelleisten | passen für alle Tarkett Furnier-Sockelleisten
| Ausgleichsprofil für 13-17 mm Böden | (58 x 19 mm)
| Abschlussprofil für 13-17 mm Böden | (38 x 19 mm)
| Übergangsprofil für 13-17 mm Böden | (58 x 20 mm)
Treppenprofil für 14 mm Böden mit T-lock-Verbindung (60 x 26 mm)
Combistar / Flexibles T-Profil für 7-21 mm Böden
Verlegung
▪ Altböden entfernen und entsorgen
▪ Unterboden mit geeigneter, hochwertiger Spachtelmasse fachgerecht ausgleichen
▪ Fachgerechte Verlegung nach Tarkett-Verlegeanleitung auf normgerechtem Estrich / Heizestrich
sowie allen DIN-gerechten Unterböden (DIN 18365 Bodenbelagsarbeiten)
Beachtung der günstigsten Raumeinteilung und Ausbildung entsprechender Dehnfugen zu allen Wänden,
Bauteilen und Anschlüssen, schwimmende Verlegung
▪ Reinigungsarbeiten (Oberflächenreinigung vor Übergabe)
Lohn: ___________________ € / m²