## Shade
Ausschreibungstext Parkett Tarkett Shade
Menge | Leistungsbeschreibung |  |  | Preis/Einheit | Gesamtpreis
(in: m²/lfm./Std.) |  |  |  | (in: Euro) | (in: Euro)
Lieferung von Holzart/Artikelnummer: ______________________________
▪ 13/14 mm Mehrschichtparkett nach EN 13489
▪ Abmessungen: Breite: 162 / 190 / 194 mm; Länge: 2.000 / 2.200 / 2.500 / 2.281 mm
▪ Der 3-Schicht-Aufbau mit den in Faserrichtung kreuzweise verleimten Schichten wirkt dem holztypischen "Quellen/Schwinden" entgegen
und sorgt für einen ausbalancierten Boden. Vertikale Jahresringe in der mittleren Schicht verhindern asymmetrische Veränderungen und
minimieren die Bewegung. Die kräftigen und leimfreien Verschlusssysteme verbinden die Dielen dicht und fugenfrei miteinander.
▪ Die 3,5 mm starke (14 mm Gesamtstärke) Nutzschicht kann drei- bis viermal abgeschliffen werden.
▪ Die 2,5 mm starke (13 mm Gesamtstärke) Nutzschicht kann zwei- bis dreimal abgeschliffen werden.
▪ Die Kollektion Shade enthält Artikel mit folgenden drei Oberflächenvarianten:
glänzend (Proteco Lack), matt (Proteco Natura Mattlack) und geölt (Proteco Hartwachs-Öl).
▪ Die Kollektion Shade besteht aus exklusiven Holzarten in Schiffsbodenoptik (3-Stab) oder Landhausdielenoptik (1-Stab)
Alle Artikel der Kollektion sind farblich gebeizt, für besonders charismatische Oberflächen.
▪ 5-facher Lackauftrag und 5-fache UV-Härtung mit einer idealen Haftung zwischen den Schichten.
▪ Das Proteco-Oberflächenkonzept widersteht der Abnutzung durch Bürostühle wesentlich besser als andere Lack-Oberflächen.
▪ Proteco Hartwachs-Öl ist ein pflanzliches Produkt, das u. a. aus Sonnenblumen-, Flachs- und Sojaölen besteht. Dadurch entsteht eine seidig matte
Oberfläche, wodurch der Charme des echten Holzbodens betont wird. Das Öl dringt in das Holz ein und macht es lange haltbar,
wohingegen das Hartwachs auf der Oberfläche bleibt und zusätzlich vor Abnutzung schützt.
▪ Ideal zur leimfreien, schwimmenden Verlegung mit dem modernen, schnellen und sicheren Tarkett 2-lock Profil (Välinge 5G Technologie)
▪ Alle Salsa Böden können auch mit dem Untergrund verklebt werden.
▪ 30 Jahre Tarkett Garantie im Wohnbereich bei Proteco Lack / Proteco Natura
▪ 20 Jahre Tarkett Garantie im Wohnbereich bei Proteco Hartwachs-Öl
▪ 10 Jahre Tarkett Commercial-Garantie
▪ Allgemeine bauaufsichtliche Zulassung (abZ) durch das DIBt
▪ Holzarten: Esche White Pearl, Eiche Cotton White, Eiche (am) Antik weiß, Eiche Cream White, Eiche Essence, Esche Ginger, Eiche Praline
Eiche Cumin, Eiche Pepper, Eiche Stone Grey, Eiche Soft Grey, Eiche Evening Grey, Eiche Misty Grey, Eiche Satin White, Esche Melange,
Esche Linen White
Weitere nach FSC-Kriterien zertifizierte Holzarten sind als Sonderproduktion auf Anfrage verfügbar.
| EIGENSCHAFTEN |  | DATEN
| Dicke (mm) |  | 13/14
| Breite (mm) |  | 162 / 190 / 194
| Länge (mm) |  | 2.000 / 2.200 / 2.500 / 2.281
| Dicke der Nutzschicht (mm) |  | ca. 2,5 / 3,5
| Gewicht (kg/m²) |  | ca. 7,3 / 8
Taber Abraser/Abriebfestigkeit des Lacks*
prEN 13696
| Abrieb bei Proteco Lack (Umdrehungen) |  | > 4000
| Abrieb bei Proteco Natura (Umdrehungen) |  | > 3500
| Abrieb (mg/100 Umdrehungen) |  | ca. 3,5
| Reduzierung des Schalls |  | ca. 17 dB
NF EN ISO 140-8 / nach NF EN ISO 717-2
mit 2 mm Tarkofoam II / Tarkoflex II
| Formaldehydemission |  | E1
EN 13986
| Brandverhalten |  | Dfl-s1
EN 13501
Wärmedurchlasswiderstand
(m² K)/W
| nur Dielen |  | 0.101
| auf Graupappe |  | 0.121
| mit 2 mm Tarkofoam II / Tarkoflex II |  | 0.141
| Verlegung |  | schwimmend oder mit dem Untergrund verkleben
| Kompatibel mit Fußbodenheizung |  | Warmwasserfußbodenheizung (max. 27°C)
nicht geeignet für die Holzarten Buche und
Ahorn
Zubehör
| Dämmunterlage | Tarkett Tarkofoam II 2mm | PE-Zellschaum, freonfrei
| Dämmunterlage | Tarkett Tarkoflex II 2mm | Kombinierte Unterlagsbahn aus Zellschaum
mit aufgebrachter 0,1 mm Polypropylen
Feuchtigkeitssperre
Lieferung und fachgerechte Montage von Sockelleisten und Profilen
| Clipstar-Sockelleisten 60 x 16 mm | Weichholz-Leiste mit Holz-Furnier
| Clipstar-Sockelleisten 80 x 16 mm | Weichholz-Leiste mit Holz-Furnier
| Clipstar-Sockelleisten 60 x 22 mm | Weichholz-Leiste mit Holz-Furnier
| Clipstar-System für Sockelleisten | passen für alle Tarkett Furnier-Sockelleisten
| Ausgleichsprofil für 13-17 mm Böden | (58 x 19 mm)
| Abschlussprofil für 13-17 mm Böden | (38 x 19 mm)
| Übergangsprofil für 13-17 mm Böden | (58 x 20 mm)
Treppenprofil für 14 mm Böden mit T-lock-Verbindung (60 x 26 mm)
Combistar / Flexibles T-Profil für 7-21 mm Böden
Verlegung
▪ Altböden entfernen und entsorgen
▪ Unterboden mit geeigneter, hochwertiger Spachtelmasse fachgerecht ausgleichen
▪ Fachgerechte Verlegung nach Tarkett-Verlegeanleitung auf normgerechtem Estrich / Heizestrich
sowie allen DIN-gerechten Unterböden (DIN 18365 Bodenbelagsarbeiten)
Beachtung der günstigsten Raumeinteilung und Ausbildung entsprechender Dehnfugen zu allen Wänden,
Bauteilen und Anschlüssen, schwimmende Verlegung
▪ Reinigungsarbeiten (Oberflächenreinigung vor Übergabe)
Lohn: ___________________ € / m²